## 主体结构检测现场检查表
附件7
主体结构检测检查表
检测机构名称： |  |  | 检查日期：
序号 | 检查内容 |  | 检查要点 | 检查情况 （存在主要问题）
1 | 资质使用及合同签订情况 | 使用资质情况：是否超出资质范围从事质量检测活动，是否存在转包检测业务或涂改、倒卖、出租、出借或者以其他形式非法转让资质证书行为 | 随机抽查检测报告中涉及的资质使用范围及相对应的委托业务合同，核对检测内容是否超过资质许可范围。
|  | 质量检测业务是否由工程项目建设单位委托并签订书面合同（含委托协议书） | 抽查检测业务委托合同（含委托协议书）及检测机构出具的检测报告。
2 | 人员情况 | 检测人员持证上岗情况 | 到省厅网站“行业管理-建设人才-综合查询-从业证书查询”核查岗位证书。
|  | 检测人员是否具备能力 | 随机抽查报告中的签字人员，根据其从事的岗位采用现场以提问或者实操考核的方式确定检测人员是否具备基本上岗能力。
3 | 仪器设备情况 | 试验室是否配备正确进行检测所需的所有设备（包括标准物质）并及时进行校准，校准结果是否进行确认 | 检查仪器设备配置、检定校准结果、仪器状况及使用维护保养记录、仪器出入库登记等设备档案、出具报告情况等。
4 | 检测报告核查 | 检测报告的结论是否正确 | 核查检测报告的结论是否依据检测数据、按照相关标准规定进行判定。
5 | 量能匹配 | 检测人员、仪器设备的配备与完成的检测工作量是否相适应 | 查检测报告台账，统计某个时间段的某个项目的检测数量、仪器、人员是否匹配。若有在分支机构兼任或共用的检测试验人员，抽查兼任或共用的检测试验人员所签字出具的检测报告与工作量的符合性。
6 | 混凝土强度回弹法检测现场 | 受检构件轴线位置是否与设计施工图纸相符 | 核查受检构件轴线位置是否与对应设计施工图纸相符。
|  | 检测面与测区布置是否符合要求 | 检测面及测区布置是否符合JGJ/T 23或DBJ/T 13-71的技术要求，测区是否均匀分布，一般情况下测区数不少于10个，较小的受检构件测区数不少于5个。
|  | 检测现场是否留有痕迹 | 检查现场是否留有检测痕迹，如回弹测点印痕是否清晰，测点数量及分布是否符合要求，采用M225回弹仪检测时是否留有测量碳化深度的痕迹。
|  | 回弹法测强曲线的选用是否符合要求 | 核查原始记录的强度计算书，回弹法测强曲线的选用是否符合省厅文件及JGJ/T 23或DBJ/T 13-71的要求。
|  | 批量检测时，抽样数量是否符合规范要求 | 统计检测批样本数量、抽样样本数量，核查抽样数量是否符合规范要求。
|  | 抽查检测报告，抽取部分检测构件进行复测比对（仅核查回弹法检测数据） | 在原回弹测区周边布置测区复测，比对两次检测数据，综合龄期、混凝土强度发展规律等因素研判检测报告是否为不实（复测时，当构件的混凝土碳化深度平均值的差值≤0.5mm且强度平均值及推定值均比原检测报告的混凝土强度平均值及推定值低5.0MPa以上时或当构件的混凝土碳化深度平均值的差值>0.5mm且强度平均值及推定值均比原检测报告的混凝土强度平均值及推定值低8.0MPa以上时，为不实）。
7 | 混凝土强度钻芯法检测现场 | 受检构件轴线位置是否与设计施工图纸相符 | 核查受检构件轴线位置是否与对应设计施工图纸相符。
|  | 采用钻芯法对回弹法检测混凝土强度检测结果进行修正时，钻芯部位是否在对应测区内，钻孔数、芯样数量是否与报告相符 | 检查钻孔位置与对应的回弹法测区是否一致，并核查钻孔数、芯样数量是否与报告相符。
|  | 芯样试件直径是否满足要求 | 核查构件钻孔部位的直径与芯样试件的直径是否大致匹配。
|  | 批量检测时，抽样数量是否符合规范要求 | 统计检测批样本数量、抽样样本数量，核查抽样数量是否符合规范要求。
|  | 原始记录 | 核查原始记录中的芯样编号、取样部位、取样日期、现场取样照片(有规定时)等信息。
8 | 钢筋保护层厚度检测现场 | 受检构件轴线位置、钢筋配置、测点数量、测点位置是否与设计施工图纸及现场情况相符 | 核查检测报告中受检构件的轴线位置、钢筋配置、测点数量、测点位置是否与对应设计施工图纸及现场情况相符。
|  | 钢筋保护层厚度检测数量是否符合GB 50204-2015附录E的要求 | 统计检测报告中的检测构件数量及检测区域内梁类、板类构件总数，核查检测数量是否符合GB 50204-2015附录E的要求。
|  | 从检测报告中抽取构件进行复测比对 | 在相同位置上复测，比对两次检测结论是否一致。
9 | 锚固承载力检测现场 | 受检构件轴线位置与设计施工图纸相符，植筋测点位置是否与实际一致 | 核查受检构件轴线位置是否与对应设计施工图纸相符 ；检查植筋测点位置是否与实际相符，是否确实具有检测条件。
|  | 检测日期是否与现场植筋日期、填充墙砌筑日期相适应 | 检查施工单位的施工记录，核查检测日期是否与现场植筋日期、填充墙砌筑日期相适应。
|  | 从检测报告中抽取构件进行复测比对 | 具备条件时，在受检构件相同位置上的测点复测，比对两次检测结论是否一致。
10 | 影像资料留存情况 | 检测机构是否按规定对现场检测举牌拍照，是否按规定留存备查 | 抽查1个季度内的若干份检测项目：检查检测、见证人员举牌拍照影像资料，牌子上是否标明工程名称、检测和见证单位名称及人员姓名、检测部位、检测内容、拍照日期，照片中是否包含所有检测、见证人员。
11 | 其他
检测机构负责人（签字）： 检查人员（签字）：
Note on B18: Administrator: